## Runs
2000 keV | 4He | [5 empty] | RBS 23 November
| Run | Target | Angle | Position (mm) | Charge | Current (nA) | Comments
| 1 | calib. V, Nb, Ta | 0 | 10 | 20000 | ~ 3
| 2 | Large hole | '’ | 21 | 10000 | ~5 | Target 1
| 3 | '’ | '’ | 23 | 10000 | ~5 | Target 1
| 4 | '’ | '’ | 25 | 10000 |  | Target 1
| 5 |  | '’ | 27 | 10000 |  | Target 1
| 6 | Formvar |  | 36 | 4000 |  | corrente medida no porta alvos; provavelmente estavamos a batar apenas no frame
| 7 | '’ | '’ | 38 | 20000 |  | estavamos na posição errada, só viamos frame
| 8 | '’ | '’ | 44 |  |  | agora vimos C e O mas muito pouco; podemos ter feito um buraco no filme; temos que confirmar no fim
| 9 | '’ | '’ | 46
| 10 | Pb 1 – small hole |  | 55 | 10000 |  | voltamos a medir na FC do fim de linha
| 11 | '’ |  | 57 | '’
| 12 | Pb 2 – small hole |  | 66 | '’
| 13 |  |  | 68 | '’
| 14 |  |  | 65 | '’
2000 keV | H | [5 empty] | changed to protons
| 15 | Pb 2 – small hole |  | 65 | 10000 | ~2 floating
| 16 | calib. V, Nb, Ta | 0 | 10 | 10000
| 17 | Large hole | '’ | 21 | 2000 |  | não estavamos a contar a corrente na FC
| 18 | '’ | '’ | 23 | 10000
| 19 | '’ | '’ | 21 | 10000
| 20 | '’ | '’ | 25 | 5000
| 21 | '’ | '’ | 27 | 5000
| 22 | Formvar | '’ | 44
| 23 | Formvar | '’ | 46 | 20000
| 24 | Pb 1 – small hole | '’ | 55 | 10000
| 25 | '’ | '’ | 57 | 10000
| 26 | Pb 2 – small hole | '’ | 66 | 10000
| 27 | '’ | '’ | 65 | 10000
| 28 | '’ |  | 65 | 10000 |  | ganho x2
29
30

## Ta-Nb-V Calib - RBS1 - Alfas
E0 = | 2000 | keV
Lead density = | 11.29 | g/cm^3
|  | Element | Z | A | kinematic factor | Back Energy (keV) | Surface channel
|  | O | 8 | 15.999 | 0.3659187 | 731.8374 | 270
|  | Si | 14 | 28.085 | 0.5687803 | 1137.561 | 438
|  | V | 23 | 50.942 | 0.7337544 | 1467.509 | 582
|  | Nb | 41 | 92.906 | 0.844087 | 1688.174 | 674
|  | Ta | 73 | 180.95 | 0.9166893 | 1833.379 | 733
|  | Pb | 82 | 207.2 | 0.9268501 | 1853.7
[9 empty] | Pb channel | E_Pb (keV) | Delta_E (keV) | (dE/dx)_in [E_0] (MeV cm^2 / g) | (dE/dx)_in [E_0] (keV/cm) | (dE/dx)_out [K * E_0] (MeV cm^2 / g) | (dE/dx)_out [K * E_0] (keV/cm) | [S] (eV/nm) | x (nm)
[8 empty] | Target 1, 21 mm |  | 1610 | 390 | 349.1 | 3941339 | 359 | 4053110 | 3.653029 | 106760.7
[8 empty] | Target 1, 23 mm |  | 1600 | 400 |  | 0 |  | 0 | 1e-06 | 400000000
[8 empty] | Target 1, 25 mm |  |  | 2000 |  | 0 |  | 0 | 1e-06 | 2000000000
[8 empty] | Target 1, 27 mm |  |  | 2000 |  | 0 |  | 0 | 1e-06 | 2000000000

## Ta-Nb-V Calib - RBS1 - Protoes
E0 = | 2000 | keV
K * E_0
|  | Element | Z | A | kinematic factor | Back Energy (keV) | Surface channel
|  | O | 8 | 15.999 | 0.781858 | 1563.716 | 633
|  | Si | 14 | 28.085 | 0.8693074 | 1738.615 | 702
|  | V | 23 | 50.942 | 0.9257112 | 1851.422 | 752
|  | Nb | 41 | 92.906 | 0.9585607 | 1917.121 | 778
|  | Ta | 73 | 180.95 | 0.9785052 | 1957.01 | 796