## Runs
2000 keV | 4He | [5 empty] | RBS 23 November
| Run | Target | Angle | Position (mm) | Charge | Current (nA) | Comments
| 1 | calib. V, Nb, Ta | 0 | 10 | 20000 | ~ 3
| 2 | Large hole | '’ | 21 | 10000 | ~5 | Target 1
| 3 | '’ | '’ | 23 | 10000 | ~5 | Target 1
| 4 | '’ | '’ | 25 | 10000 |  | Target 1
| 5 |  | '’ | 27 | 10000 |  | Target 1
| 6 | Formvar |  | 36 | 4000 |  | corrente medida no porta alvos; provavelmente estavamos a batar apenas no frame
| 7 | '’ | '’ | 38 | 20000 |  | estavamos na posição errada, só viamos frame
| 8 | '’ | '’ | 44 |  |  | agora vimos C e O mas muito pouco; podemos ter feito um buraco no filme; temos que confirmar no fim
| 9 | '’ | '’ | 46
| 10 | Pb 1 – small hole |  | 55 | 10000 |  | voltamos a medir na FC do fim de linha
| 11 | '’ |  | 57 | '’
| 12 | Pb 2 – small hole |  | 66 | '’
| 13 |  |  | 68 | '’
| 14 |  |  | 65 | '’
2000 keV | H | [5 empty] | changed to protons
| 15 | Pb 2 – small hole |  | 65 | 10000 | ~2 floating
| 16 | calib. V, Nb, Ta | 0 | 10 | 10000
| 17 | Large hole | '’ | 21 | 2000 |  | não estavamos a contar a corrente na FC
| 18 | '’ | '’ | 23 | 10000
| 19 | '’ | '’ | 21 | 10000
| 20 | '’ | '’ | 25 | 5000
| 21 | '’ | '’ | 27 | 5000
| 22 | Formvar | '’ | 44
| 23 | Formvar | '’ | 46 | 20000
| 24 | Pb 1 – small hole | '’ | 55 | 10000
| 25 | '’ | '’ | 57 | 10000
| 26 | Pb 2 – small hole | '’ | 66 | 10000
| 27 | '’ | '’ | 65 | 10000
| 28 | '’ |  | 65 | 10000 |  | ganho x2
29
30

## YbGeSiO Calib. ERD
E0 = | 2000 | keV | [5 empty] | Au dens.ty = | 19.3 | g/cm^3
4He | 4.0026
|  | Element | Z | A | Kinematic factor | Back Energy (keV) | Surface channel
|  | O | 8 | 15.999 | 0.3659187 | 731.8374 | 261
|  | Si | 14 | 28.085 | 0.5687803 | 1137.561 | 429
|  | Ge | 32 | 72.63 | 0.805006 | 1610.012 | 623
|  | Yb | 70 | 173.05 | 0.913055 | 1826.11 | 708
|  | Au | 79 | 196.97 | 0.9231996 | 1846.399 |  |  | Energy (MeV) | Stop. Pow. MeV cm^2/g | Stop. Pow. MeV/cm | Eloss factor | x (cm) | x (nm)
[9 empty] | 2 | 347.3 | 6702.89 | 13788.81 | 1.113952e-05 | 111.3952
[9 empty] | 1.846399 | 380.4 | 7341.72

## Ta-Nb-V Calib. ERD
E0 = | 2000 | keV
|  | Element | Z | A | kinematic factor | Back Energy (keV) | Surface channel | Effective energy
|  | O | 8 | 15.999 | 0.3659187 | 731.8374 | 262
|  | Si | 14 | 28.085 | 0.5687803 | 1137.561 | 427
|  | V | 23 | 50.942 | 0.7337544 | 1467.509 | 567 | 1467.509
|  | Nb | 41 | 92.906 | 0.844087 | 1688.174 | 656
|  | Ta | 73 | 180.95 | 0.9166893 | 1833.379 | 714